## Hoja1
Sutura | Calibre | Origen | Fabricacion/tipo de filamento | Reaccion tisular | Tiempo de absorcion | Perfil de fuerza tensil | Tipo de agujas | Indicaciones
Monocryl Plus antibacteriana (Poliglecaprona 25) | 6/0 hasta 1 | Sintetico | Monofilamento incoloro & violeta | Minima | 91 - 119 dias | 60% a 70 % en 1 semana violeta, incoloro 50% a 60% en 1 semana | Cuerpo estriado longitudinal ahusada de 1/2 circulo y largo de 36.4 mm | Uso en la aproximacion o ligaduras de tejidos blandos en general
Coated vicryl Plus antibacteriana (Poliglactina 910) | 5/0 hasta 2 | Sintetico | Trenazada incoloro & violeta | Minima | 56-70 dias | 75% en 2 semanas, 50 % en 3 semanas, 25% en 4 semanas | Aguja ahisada de 1/2 circulo, de 40 mm de longitud. | Aproximación de tejidos blandos:·Ligaduras Intestino delgado Cierre general ,Cirugía ortopédica,Mucosa alveolar, Encía, Periostio
Sutura antibacteriana absorbible PDS Plus (Polidioxanona) | 6-0 hasta 1 | Sintetico | Monofilamento incoloro & violeta | Ligera | 182-238 días | 3-0 y mayor:80% en 2 semanas, 70% en 4 semanas, 60% en 6 semanas, 4-0 y menor: 60% en 2 semanas, 40% en 4 semanas, 35% en 6 semanas. | Punta conica XLH 1/2 circ. De 70 mm de longitud | Aproximación de tejidos blandos: Cierre de la pared abdominal. Anastomosis de vasos sanguineos. Procedimientos pediátricos cardiovasculares y oftálmicos, excepto en contacto con la cornea y scela.
Coated vicryl rapide (Poliglactina 910) | 8/0 hasta 1 | Sintetico | Trenazada incoloro | Minima | 42 dias | 50% en 5 días, 0% en 14 días | X-1 22mm 1/2 circulo. | Para aproximación superficial de tejido de la piel y mucosa oral, cuando solamente se requiera apoyo a la herida a corto plazo (7 a 10 días)
Sutura Monocryl (Poliglecaprone 25). | 5/0 hasta 1 | Sintetico | Monofilamento incoloro & violeta | Minima | 91-119 dias | Violeta: 60% a 70% en 1 semana. 30% a 40% en 2 semanas Incolora. 50% a 60% en 1 semana. 20% a 30% en 2 semanas. | Punta 1 3/8 y circulo 11mm | Cirugía oral: implantología, periodoncia, injertos, cirugía maxilofacial y exodoncia.
Sutura recubierta vicryl (poliglactina 910). | 10-0 hasta 1 | Sintetico | Trenzado incoloro& violeta | Minima | 56-70 dias | Retiene aproximadamente 75% al final de la segunda semana y 50% al final de la tercera semana. | Aguja ahusada de 1/2 circulo de 17 mm de longitud. | Cirugía oral: implantología, periodoncia, injertos, cirugía maxilo facial y exodoncia.
Sutura quirúrgica absorbible de CATGUT Crómico | 5/0 hasta 2 | Natural | Monofilamento virtual | Moderada. | 90 días. | Retiene aproximadamente durante 21-28 días | Ahusada gruesa 1/2 circulo Longitud 37 mm | Aproximación o ligadura de tejidos, incluyendo uso en procedimientos oftálmicos. No debe usarse en tejidos cardiovasculares o neurológicos.
Sutura quirúrgica absorbible de CATGUT Simple | 4/0 hasta 0 | Natural | Monofilamento virtual | Moderada | 70 días. | Retiene aproximadamente durante 7-10 días. | Aguja de 26 mm. Calibre: 2-0. | Aproximación o ligadura de tejidos, incluyendo uso en procedimientos oftálmicos. No debe usarse en tejidos cardiovasculares y neurológicos
Sutura no absorbible de polipropileno PROLENE | 8/0 hasta 2 | Sintetico | Monofilamento | Reacción inflamatoria mínima | No absorbible. | Indefinida, no está sujeta a degradación o debilitamiento por enzimas tisulares | P-3 3/8 circ. 13mm | Aproximación o ligadura de tejidos, incluyendo uso en procedimientos cardiovasculares, oftálmicos y neurológicos
Sutura no absorbible de fibra de poliéster ETHIBOND EXCEL | 5/0 hasta 5 | Sintetico | Trenzado. | Reacción inflamatoria aguda mínima. | No absorbible | Indefinida, no se conocen cambios significativos en vivo. | 2 SH 1/2 circ. 26mm | Para aproximación o ligadura de tejidos, incluyendo uso en procedimientos cardiovasculares y neurológicos.
Sutura no absorbible de nylon ETHILON | 11/0 hasta 2/0 | Sintetico | Monofilamento | Reacción inflamatoria aguda mínima | No absorbible | La hidrólisis progresiva puede causar pérdida gradual de la fuerza tensil. Se estima que pierde aproximadamente 20% de su fuerza tensil cada año | PS4 1/2 circ. 16mm | Aproximación o ligadura de tejidos, incluyendo uso en procedimientos oftálmicos, neurológicos, cardiovasculares, microcirugía y cierre de piel
MERSILENE sutura de fibra de poliester | 6/0 hasta 1 | Sintetico | Trenzada | Reacción inflamatoria aguda mínima | No absorbible. | Indefinida | CTX 1/2 circ. 48mm | Aproximación y/o ligadura de tejidos incluyendo:Cardiovasculares, Neurológicos
MERSILENE sutura de fibra de poliester | 11/0 hasta 10/0 | Sintetico | Monofilamento | Reacción inflamatoria aguda mínima | No absorbible | Indefinida | 1/4 circ. 8,0 mm | Aproximación y/o ligadura de tejidos incluyendo:Cardiovasculares, Neurológicos
Sutura de nylon | 6/0 hasta 1 | Sintetico | Trenzado | Minima | No absorbible | perdida gradual dela fuerza tensil al pasar el tiempo | Punto cónico Reverso de filo de corte Vanguardia Prime Reverse/Convencional | Aproximación y/o ligadura de tejidos incluyendo:Cardiovasculares, Neurológicos
Sutura de acero inoxidable. | 2/0 hasta 5 | Natural | Monofilamento | Reacción inflamatoria aguda mínima | No absorbible | Indefinida | Aguja Quirúrgica Tapercut -40 1/2 circ. 48,0 mm Ahusada CT-2 1/2 circ. 26,0 mm, SH 1/2 circ. 26,0 mm | Cierre de heridas abdominales, reparación de hernias, cierre del esternón y procedimientos ortopédicos, incluyendo cerclaje y reparación de tendones
PERMA-HAND | 7/0 hasta 2 | Natural | Trenzada | Reacción inflamatoria aguda. | No absorbible | Indefinida | X-20 1/2 circ. 22mm | Aproximación o ligadura de tejidos, incluyendo en procedimientos cardiovasculares, oftálmicos y neurológicos.